## Основной склад
Тел: 099 202 65 82 (Артем) ТОВ "Поліметал Україна"
П/П | Наименование | Диаметр | Марка | Длина в мм | Вес в кг | Склад
1 |  |  | Бронза та Латунь
2 | Втулка | 215х25 | Броф10-1 | 300 | 39 | Добр
3 | Втулка | 180х44 | БрАЖ 9-4Л | 200 | 30 | Ямс
4 | Втулка | 137х27 | БрАЖ 9-4Л | 156 | 11.44 | Добр
5 | Втулка | 137х27 | БрАЖ 9-4Л | 200 | 14.6 | Добр
6 | Втулка | 135х23 | БрАЖ 9-4Л | 200 | 13.84 | Добр
7 | Втулка | 130х47 | БрАЖ 9-4Л | 200 | 20 | Добр
8 | Втулка | 130х47 | БрАЖ 9-4Л | 195 | 18.5 | Добр
9 | Втулка | 130х47 | БрАЖ 9-4Л | 195 | 18.5 | Добр
10 | Труба | 115х15 | БрАЖН 10-4-4 | 1440 | 53 | Добр
11 | Труба | 105х15 | БрАЖН 10-4-4 | 580 | 18.8 | Вас
12 | Труба | 105х15 | БрАЖН 10-4-4 | 390 | 12.6 | Вас
13 | Втулка | 90х15 2шт | БрАЖ 9-4Л | 228 | 12.6 | Добр
14 | Втулка | 90х15 | БрАЖ 9-4Л | 146 | 4.1 | Ямс
15 | Втулка | 86х10 | БрАЖ 9-4Л | 245 | 4.7 | Добр
16 | Труба | 80х9,5 | БрАЖМц 10-3-1,5 900-1220-15шт | 1240 | 240 | Вас
17 | Втулка | 120х21 | ОЦС 555 | 178 | 6 | Ямс
18 | Труба | 65х8 | Монель химия С0,08Si0,1Mn1,1Ni(осн)Cu40Fe1,3 850-1200 |  | 443 | Добр
19 | Лист | 16х195х230 | Брамц 9-2 |  | 6 | Ямс
20 | Круг | 29х8 | ЛС59 по 3м | 57000 | 260 | Дарн
21 | Круг | 148 | БрАЖмц 9-4 | 91 | 11.89181 | Ямс
22 | Круг | 128 | БрАЖмц 9-4 | 61 | 5.962563584 | Ямс
23 | Круг | 120 | Броф10-1 | 255 | 25.510302 | Добр
24 | Круг | 120 | Броф10-1 | 255 | 25.510302 | Добр
25 | Круг | 120 | Брамц 9-2 | 185 | 15.893424 | Ямс
26 | Круг | 120 | БрАЖН 10-4-4 | 89 | 7.6460256 | Добр
27 | Круг | 112 | БрАЖН 10-4-4 | 65 | 4.86443776 | Ямс
28 | Круг | 80 | БрАЖН 10-4-4 | 51 | 1.9473024 | Ямс
29 | Круг | 78 | БрАЖН 10-4-4 | 50 | 1.8148572 | Ямс
30 | Круг | 77 | БрАЖН 10-4-4 | 52 | 1.839365528 | Ямс
31 | Круг | 77 | БрАЖН 10-4-4 | 52 | 1.839365528 | Ямс
32 | Круг | 60 | Брамц 9-2 | 1700 | 40.35528 | Дарн
33 | Круг | 55 | Бркмц | 1090 | 21.7420665 | Добр
34 | Круг | 54 | Бро10 | 170 | 3.44389077 | Ямс
35 | Круг | 50 | Броф 6,5-0,15 | 1100 | 18.1335 | Добр
36 | Круг | 50 | Броф 7-0,2 | 795 | 13.105575 | Добр
37 | Круг | 50 | Броф 7-0,2 | 690 | 11.37465 | Добр
38 | Круг | 50 | Бркмц | 120 | 1.9782 | Ямс
39 | Круг | 40 | Брамц 9-2 | 410 | 4.325664 | Ямс
40 | Круг | 40 | Брамц 9-2 | 800 | 7.63648 | Дарн
41 | Круг | 38 | Бркмц | 360 | 3.42782496 | Ямс
42 | Круг | 35 | Брамц 9-2 | 30000 | 219.2505 | Дарн
43 | Круг | 30 | Брамц 9-2 | 15000 | 80.541 | Дарн
44 | Круг | 28 | Брамц 9-2 | 14000 | 65.482816 | Дарн
45 | Круг | 20 | БрАЖН 10-4-4 700-1100мм | 34500 | 82.3308 | Ямс
46 | Круг | 20 | Бражмц 1000-2000 3шт | 4500 | 10.7388 | Ямс
47 | Круг | 20 | Бро10 | 100 | 0.27789 | Ямс
48 | Круг | 18 | Бражмц часть ф20 надо перебрать | 180000 | 347.93712 | Дарн
49 | Круг | 18 | Брамц 9-2 | 26500 | 51.224076 | Дарн
50 | Круг | 10 | Брамц 9-2 11шт | 25000 | 14.915 | Ямс
51 | Круг | 6 | Броф 6,5-0,15 L3000 | 276000 | 68 | Ямс
52 | проволока | 3.5 | БрБ2 химия бровары |  | 70 | Ямс
53 | проволока | 3.5 | БрБ2 химия бровары |  | 40 | Ямс
54 | проволока | 3.5 | БрБ2 химия бровары |  | 40 | Ямс
55 | проволока | 3.5 | БрБ2 химия бровары |  | 40 | Ямс
56 | проволока | 3.5 | БрБ2 химия бровары |  | 40 | Ямс
57 | проволока | 2.3 | БрБ2 химия бровары |  | 62.2 | Ямс
58 | Круг | 160 | БрАЖ 9-4 | 275 | 42.00064 | Вас
59 | Круг | 150 | БрАЖ 9-4 | 215 | 28.860525 | Добр
60 | Круг | 150 | БрАЖ 9-4 | 155 | 20.806425 | Добр
61 | Круг | 137 | БрАЖ 9-4 | 369 | 41.31909 | Вас
62 | Круг | 130 | БрАЖ 9-4 | 143 | 14.4180322 | Добр
63 | Круг | 130 | БрАЖ 9-4 | 57 | 5.7470478 | Добр
64 | Круг | 129 | БрАЖ 9-4 | 410 | 40.70488446 | Добр
65 | Круг | 120 | БрАЖ 9-4 | 320 | 27.491328 | Добр
66 | Круг | 120 | БрАЖ 9-4 | 274 | 23.5394496 | Добр
67 | Круг | 120 | БрАЖ 9-4 | 314 | 26.9758656 | Вас
68 | Круг | 120 | БрАЖ 9-4 | 107 | 9.1924128 | Добр
69 | Круг | 120 | БрАЖ 9-4 | 100 | 8.59104 | Ямс
70 | Круг | 120 | БрАЖ 9-4 | 98 | 8.4192192 | Ямс
71 | Круг | 117 | БрАЖ 9-4 | 640 | 52.26788736 | Ямс
72 | Круг | 110 | БрАЖ 9-4 | 80 | 5.775088 | Ямс
73 | Круг | 108 | БрАЖ 9-4 | 150 | 10.4381136 | Добр
74 | Круг | 105 | БрАЖ 9-4 | 165 | 10.85289975 | Добр
75 | Круг | 105 | БрАЖ 9-4 | 165 | 10.85289975 | Добр
76 | Круг | 100 | БрАЖ 9-4 | 330 | 19.6878 | Добр
77 | Круг | 100 | БрАЖ 9-4 | 200 | 11.932 | Вас
78 | Круг | 100 | БрАЖ 9-4 | 350 | 20.881 | Добр
79 | Круг | 100 | БрАЖ 9-4 | 177 | 10.55982 | Добр
80 | Круг | 100 | БрАЖ 9-4 | 85 | 5.0711 | Добр
81 | Круг | 100 | БрАЖ 9-4 | 45 | 2.6847 | Ямс
82 | Круг | 100 | БрАЖ 9-4 | 40 | 2.3864 | Ямс
83 | Круг | 100 | БрАЖ 9-4 | 37 | 2.20742 | Ямс
84 | Круг | 95 | БрАЖ 9-4 | 170 | 9.1533355 | Добр
85 | Круг | 94 | БрАЖ 9-4 | 300 | 15.8146728 | Добр
86 | Круг | 91 | БрАЖ 9-4 | 200 | 9.8808892 | Добр
87 | Круг | 91 | БрАЖ 9-4 | 120 | 5.92853352 | Добр
88 | Круг | 90 | БрАЖ 9-4 | 170 | 8.215182 | Добр
89 | Круг | 90 | БрАЖ 9-4 | 85 | 4.107591 | Добр
90 | Круг | 85 | БрАЖ 9-4 | 800 | 34.48348 | Вас
91 | Круг | 85 | БрАЖ 9-4 | 800 | 34.48348 | Вас
92 | Круг | 85 | БрАЖ 9-4 | 200 | 8.62087 | Добр
93 | Круг | 85 | БрАЖ 9-4 | 92 | 3.9656002 | Добр
94 | Круг | 85 | БрАЖ 9-4 | 86 | 3.7069741 | Добр
95 | Круг | 80 | БрАЖ 9-4 | 146 | 5.5746304 | Ямс
96 | Круг | 80 | БрАЖ 9-4 | 130 | 4.963712 | Добр
97 | Круг | 80 | БрАЖ 9-4 | 103 | 3.9327872 | Ямс
98 | Круг | 80 | БрАЖ 9-4 | 97 | 3.7036928 | Добр
99 | Круг | 80 | БрАЖ 9-4 | 70 | 2.672768 | Ямс
100 | Круг | 80 | БрАЖ 9-4 | 63 | 2.4054912 | Ямс
101 | Круг | 80 | БрАЖ 9-4 | 41 | 1.5654784 | Ямс
102 | Круг | 80 | БрАЖ 9-4 | 40 | 1.527296 | Ямс
103 | Круг | 78 | БрАЖ 9-4 | 88 | 3.194148672 | Добр
104 | Круг | 76 | БрАЖ 9-4 | 305 | 10.51018288 | Ямс
105 | Круг | 75 | БрАЖ 9-4 | 190 | 6.3761625 | Ямс
106 | Круг | 75 | БрАЖ 9-4 | 92 | 3.087405 | Добр
107 | Круг | 74 | БрАЖ 9-4 | 160 | 5.22717056 | Ямс
108 | Круг | 70 | БрАЖ 9-4 | 205 | 5.992847 | Ямс
109 | Круг | 70 | БрАЖ 9-4 | 140 | 4.092676 | Добр
110 | Круг | 70 | БрАЖ 9-4 | 108 | 3.1572072 | Добр
111 | Круг | 70 | БрАЖ 9-4 | 105 | 3.069507 | Ямс
112 | Круг | 70 | БрАЖ 9-4 | 95 | 2.777173 | Добр
113 | Круг | 70 | БрАЖ 9-4 | 95 | 2.777173 | Добр
114 | Круг | 70 | БрАЖ 9-4 | 92 | 2.6894728 | Добр
115 | Круг | 70 | БрАЖ 9-4 | 86 | 2.5140724 | Добр
116 | Круг | 70 | БрАЖ 9-4 | 85 | 2.484839 | Добр
117 | Круг | 70 | БрАЖ 9-4 | 80 | 2.338672 | Ямс
118 | Круг | 65 | БрАЖ 9-4 | 135 | 3.40285725 | Ямс
119 | Круг | 60 | БрАЖ 9-4 | 180 | 3.865968 | Ямс
120 | Круг | 60 | БрАЖ 9-4 | 150 | 3.22164 | Ямс
121 | Круг | 60 | БрАЖ 9-4 | 125 | 2.6847 | Ямс
122 | Круг | 60 | БрАЖ 9-4 | 118 | 2.5343568 | Ямс
123 | Круг | 60 | БрАЖ 9-4 | 102 | 2.1907152 | Ямс
124 | Круг | 60 | БрАЖ 9-4 | 86 | 1.8470736 | Ямс
125 | Круг | 55 | БрАЖ 9-4 | 620 | 11.189233 | Добр
126 | Круг | 55 | БрАЖ 9-4 | 620 | 11.189233 | Добр
127 | Круг | 55 | БрАЖ 9-4 | 240 | 4.331316 | Добр
128 | Круг | 50 | БрАЖ 9-4 | 425 | 6.338875 | Добр
129 | Круг | 50 | БрАЖ 9-4 | 150 | 2.23725 | Ямс
130 | Круг | 50 | БрАЖ 9-4 | 127 | 1.894205 | Ямс
131 | Круг | 50 | БрАЖ 9-4 | 75 | 1.118625 | Добр
132 | Круг | 49 | БрАЖ 9-4 | 200 | 2.8648732 | Добр
133 | Круг | 49 | БрАЖ 9-4 | 200 | 2.8648732 | Добр
134 | Круг | 45 | БрАЖ 9-4 | 165 | 1.99338975 | Ямс
135 | Круг | 44 | БрАЖ 9-4 | 198 | 2.286934848 | Ямс
136 | Круг | 44 | БрАЖ 9-4 | 150 | 1.7325264 | Ямс
137 | Круг | 40 | БрАЖ 9-4 | 410 | 3.913696 | Добр
138 | Круг | 40 | БрАЖ 9-4 | 600 | 5.72736 | Добр
139 | Круг | 39 | БрАЖ 9-4 | 780 | 7.07794308 | Ямс
140 | Круг | 39 | БрАЖ 9-4 | 470 | 4.26491442 | Ямс
141 | Круг | 35 | БрАЖ 9-4 | 150 | 1.0962525 | Ямс
142 | Круг | 34 | БрАЖ 9-4 | 350 | 2.4138436 | Ямс
143 | Круг | 32 | БрАЖ 9-4 | 650 | 3.9709696 | Ямс
144 | Круг | 30 | БрАЖ 9-4 | 240 | 1.24 | Ямс
145 | Круг | 29 | БрАЖ 9-4 | 680 | 3.41183608 | Ямс
146 | Круг | 27 | БрАЖ 9-4 | 160 | 0.69587424 | Ямс
147 | Круг | 24 | БрАЖ 9-4 | 260 | 0.89346816 | Ямс
148 | Круг | 24 | БрАЖ 9-4 | 250 | 0.859104 | Ямс
149 | Круг | 22 | БрАЖ 9-4 | 57000 | 164.590008 | Дарн
150 | Круг | 20 | БрАЖ 9-4 | 84000 | 200.4576 | Дарн
151 | Круг | 18 | БрАЖ 9-4 | 3700 | 7.1520408 | Дарн
152 | Круг | 16 | БрАЖ 9-4 | 900 | 1.3745664 | Ямс
153 | Круг | 16 | БрХ | 810 | 1.44058176 | Ямс
154 | Круг | 16 | БрХ | 810 | 1.44058176 | Ямс
155 | Круг | 16 | БрХ | 810 | 1.44058176 | Ямс
156 | Круг | 16 | БрХ | 490 | 0.87146304 | Ямс
157 | Круг | 15 | БрАЖ 9-4 | 204 | 0.2738394 | Ямс
158 | Круг | 4 | БрАЖ 9-4 бухта | 25000 | 2.3864 | Ямс
159 | Круг | 160 | ОЦС 555 | 210 | 37.348416 | Добр
160 | Круг | 160 | ОЦС 555 | 180 | 32.012928 | Добр
161 | Круг | 150 | ОЦС 555 | 110 | 17.19444375 | Добр
162 | Круг | 140 | ОЦС 555 | 340 | 46.296474 | Вас
163 | Круг | 140 | ОЦС 555 | 100 | 13.61661 | Ямс
164 | Круг | 130 | ОЦС 555 | 320 | 37.570728 | Добр
165 | Круг | 130 | ОЦС 555 | 105 | 12.3279 | Добр
166 | Круг | 120 | ОЦС 555 | 252 | 25.2101808 | Добр
167 | Круг | 120 | ОЦС 555 | 190 | 19.007676 | Добр
168 | Круг | 120 | ОЦС 555 | 160 | 16.006464 | Добр
169 | Круг | 120 | ОЦС 555 | 155 | 15.506262 | Добр
170 | Круг | 120 | ОЦС 555 | 138 | 13.8055752 | Добр
171 | Круг | 120 | ОЦС 555 | 78 | 7.8031512 | Добр
172 | Круг | 110 | ОЦС 555 | 475 | 39.92932 | Добр
173 | Круг | 110 | ОЦС 555 | 67 | 5.632135575 | Ямс
174 | Круг | 110 | ОЦС 555 | 275 | 23.11697 | Добр
175 | Круг | 110 | ОЦС 555 | 100 | 8.4061725 | Добр
176 | Круг | 110 | ОЦС 555 | 95 | 7.985863875 | Добр
177 | Круг | 100 | ОЦС 555 | 800 | 55.578 | Вас
178 | Круг | 100 | ОЦС 555 | 410 | 28.483725 | Добр
179 | Круг | 100 | ОЦС 555 | 300 | 20.84175 | Добр
180 | Круг | 100 | ОЦС 555 | 360 | 25.0101 | Добр
181 | Круг | 100 | ОЦС 555 | 140 | 9.72615 | Ямс
182 | Круг | 100 | ОЦС 555 | 290 | 20.147025 | Добр
183 | Круг | 100 | ОЦС 555 | 320 | 22.2312 | Добр
184 | Круг | 100 | ОЦС 555 | 208 | 14.45028 | Добр
185 | Круг | 100 | ОЦС 555 | 190 | 13.199775 | Добр
186 | Круг | 100 | ОЦС 555 | 105 | 7.2946125 | Добр
187 | Круг | 100 | ОЦС 555 | 100 | 6.94725 | Добр
188 | Круг | 100 | ОЦС 555 | 150 | 10.420875 | Добр
189 | Круг | 100 | ОЦС 555 | 170 | 11.810325 | Добр
190 | Круг | 100 | ОЦС 555 | 71 | 4.9325475 | Добр
191 | Круг | 98 | ОЦС 555 | 303 | 20.21658 | Добр
192 | Круг | 90 | ОЦС 555 | 190 | 10.69181775 | Вас
193 | Круг | 90 | ОЦС 555 | 157 | 8.834817825 | Добр
194 | Круг | 90 | ОЦС 555 | 135 | 7.596817875 | Добр
195 | Круг | 80 | ОЦС 555 | 520 | 23.120448 | Добр
196 | Круг | 80 | ОЦС 555 | 420 | 18.674208 | Добр
197 | Круг | 80 | ОЦС 555 | 390 | 17.340336 | Добр
198 | Круг | 80 | ОЦС 555 | 320 | 14.227968 | Добр
199 | Круг | 80 | ОЦС 555 | 272 | 12.0937728 | Добр
200 | Круг | 80 | ОЦС 555 | 167 | 7.4252208 | Добр
201 | Круг | 80 | ОЦС 555 | 105 | 4.668552 | Добр
202 | Круг | 80 | ОЦС 555 | 105 | 4.668552 | Добр
203 | Круг | 80 | ОЦС 555 | 80 | 3.556992 | Ямс
204 | Круг | 79 | ОЦС 555 | 190 | 8.23798 | Добр
205 | Круг | 78 | ОЦС 555 | 70 | 2.95869483 | Ямс
206 | Круг | 74 | ОЦС 555 | 165 | 6.277118265 | Добр
207 | Круг | 70 | ОЦС 555 | 390 | 13.27619475 | Добр
208 | Круг | 70 | ОЦС 555 | 310 | 10.55287275 | Добр
209 | Круг | 70 | ОЦС 555 | 300 | 10.2124575 | Добр
210 | Круг | 70 | ОЦС 555 | 214 | 7.28488635 | Добр
211 | Круг | 70 | ОЦС 555 | 175 | 5.957266875 | Ямс
212 | Круг | 70 | ОЦС 555 | 130 | 4.42539825 | Ямс
213 | Круг | 70 | ОЦС 555 | 115 | 3.914775375 | Добр
214 | Круг | 70 | ОЦС 555 | 115 | 3.914775375 | Добр
215 | Круг | 70 | ОЦС 555 | 113 | 3.846692325 | Ямс
216 | Круг | 70 | ОЦС 555 | 70 | 2.38290675 | Ямс
217 | Круг | 68 | ОЦС 555 | 320 | 10.27970688 | Добр
218 | Круг | 62 | ОЦС 555 | 108 | 2.884164732 | Ямс
219 | Круг | 60 | ОЦС 555 | 420 | 10.504242 | Добр
220 | Круг | 60 | ОЦС 555 | 245 | 6.1274745 | Добр
221 | Круг | 60 | ОЦС 555 | 192 | 4.8019392 | Добр
222 | Круг | 60 | ОЦС 555 | 183 | 4.5768483 | Добр
223 | Круг | 60 | ОЦС 555 | 160 | 4.001616 | Добр
224 | Круг | 60 | ОЦС 555 | 140 | 3.501414 | Добр
225 | Круг | 60 | ОЦС 555 | 130 | 3.251313 | Добр
226 | Круг | 60 | ОЦС 555 | 115 | 2.8761615 | Добр
227 | Круг | 60 | ОЦС 555 | 110 | 2.751111 | Добр
228 | Круг | 60 | ОЦС 555 | 105 | 2.6260605 | Добр
229 | Круг | 60 | ОЦС 555 | 100 | 2.50101 | Добр
230 | Круг | 60 | ОЦС 555 | 100 | 2.50101 | Добр
231 | Круг | 60 | ОЦС 555 | 90 | 2.250909 | Добр
232 | Круг | 60 | ОЦС 555 | 90 | 2.250909 | Добр
233 | Круг | 55 | ОЦС 555 | 175 | 3.6777 | Добр
234 | Круг | 54 | ОЦС 555 | 220 | 4.45679982 | Добр
235 | Круг | 50 | ОЦС 555 | 730 | 12.67873125 | Добр
236 | Круг | 50 | ОЦС 555 | 500 | 8.6840625 | Добр
237 | Круг | 50 | ОЦС 555 | 410 | 7.12093125 | Добр
238 | Круг | 50 | ОЦС 555 | 400 | 6.94725 | Добр
239 | Круг | 50 | ОЦС 555 | 310 | 5.38411875 | Добр
240 | Круг | 50 | ОЦС 555 | 300 | 5.2104375 | Добр
241 | Круг | 50 | ОЦС 555 | 280 | 4.863075 | Добр
242 | Круг | 50 | ОЦС 555 | 210 | 3.64730625 | Ямс
243 | Круг | 50 | ОЦС 555 | 205 | 3.560465625 | Ямс
244 | Круг | 50 | ОЦС 555 | 140 | 2.4315375 | Ямс
245 | Круг | 50 | ОЦС 555 | 139 | 2.414169375 | Ямс
246 | Круг | 50 | ОЦС 555 | 135 | 2.344696875 | Ямс
247 | Круг | 49 | ОЦС 555 | 110 | 1.834838 | Ямс
248 | Круг | 46 | ОЦС 555 | 185 | 2.719570485 | Добр
249 | Круг | 40 | ОЦС 555 | 820 | 9.114792 | Ямс
250 | Круг | 40 | ОЦС 555 | 305 | 3.390258 | Ямс
251 | Круг | 40 | ОЦС 555 | 200 | 2.22312 | Ямс
252 | Круг | 40 | ОЦС 555 | 150 | 1.66734 | Ямс
253 | Круг | 36 | ОЦС 555 | 300 | 2.7010908 | Ямс
254 | Круг | 21 | ОЦС 555 | 380 | 1.164220155 | Ямс
255 | Лента | 1х65 | Медь твердая |  | 33.9 | Ямс
256 | Лента | 0,7х200 | Броф 6,5-0,15 |  | 44.5 | Ямс
257 | Лента | 0,3х100 | Бркмц 3-1 |  | 6.4 | Ямс
258 | Лента | 0,5х250 | БрБ2 химия бровары | 5 | 28.5 | Ямс
259 | Лента | 0,5х250 | БрБ2 химия бровары | 6 | 16.5 | Ямс
260 | Лента | 0,5х200 | БрБ2 химия бровары |  | 34.2 | Ямс
261 | Лента | 0,4х250 | БрБ2 химия бровары | 4 | 31.8 | Ямс
262 | Лента | 0,3х250 | Броф 4-0,25 химия бровары |  | 29 | Ямс
263 | Лента | 0,25х250 | БрБ2 химия бровары | 1 | 11 | Ямс
264 | Лента | 0,2х200 | Броф 4-0,25 химия бровары |  | 24.2 | Ямс
265 | Лента | 0,2х250 | БрБ2 химия бровары | 3 | 9.2 | Ямс
266 | Лента | 0,15х200 | БрБ2 химия бровары | 2 | 12.8 | Ямс
267 | проволока | 0.5 | Медь |  | 20.94 | Ямс
268 | Круг | 70 | ЛО62-1 | 1500 | 48.7543875 | Вас
269 | Круг | 70 | ЛО62-1 | 770 | 25.02725225 | Вас
270 | Круг | 70 | ЛС59 | 300 | 9.7508775 | Добр
271 | Круг | 70 | ЛС59 | 175 | 5.688011875 | Ямс
272 | Круг | 70 | ЛС59 | 175 | 5.688011875 | Ямс
273 | Круг | 70 | ЛС59 | 160 | 5.200468 | Добр
274 | Круг | 70 | ЛС59 | 105 | 3.412807125 | Ямс
275 | Круг | 70 | ЛО62-1 | 30 | 0.97508775 | Ямс
276 | Круг | 65 | ЛС59 | 160 | 4.484077 | Ямс
277 | Круг | 60 | ЛС59 | 1000 | 23.8797 | Добр
278 | Круг | 60 | ЛС59 | 340 | 8.119098 | Добр
279 | Круг | 60 | ЛС59 | 340 | 8.119098 | Добр
280 | Круг | 60 | ЛС59 | 280 | 6.686316 | Добр
281 | Круг | 60 | ЛС59 | 205 | 4.8953385 | Добр
282 | Круг | 50 | ЛС59 | 1700 | 28.1913125 | Вас
283 | Круг | 50 | ЛС59 | 530 | 8.78905625 | Добр
284 | Круг | 50 | Л63 | 870 | 14.5126875 | Ямс
285 | Круг | 50 | ЛС59 | 360 | 5.969925 | Добр
286 | Круг | 50 | ЛС59 | 355 | 5.887009375 | Ямс
287 | Круг | 50 | ЛС59 | 310 | 5.14076875 | Ямс
288 | Круг | 50 | ЛС59 | 535 | 8.871971875 | Ямс
289 | Круг | 50 | ЛС59 | 275 | 4.560359375 | Добр
290 | Круг | 50 | ЛС59 | 269 | 4.460860625 | Ямс
291 | Круг | 50 | ЛС59 | 105 | 1.741228125 | Ямс
292 | Круг | 45 | ЛС59 | 580 | 7.790752125 | Добр
293 | Круг | 45 | ЛС59 | 535 | 7.186297 | Добр
294 | Круг | 45 | ЛС59 | 330 | 4.432669 | Ямс
295 | Круг | 35 | ЛС59 | 280 | 2.27520475 | Добр
296 | Круг | 35 | ЛС59 | 255 | 2.072061 | Добр
297 | Круг | 32 | ЛС59 | 350 | 2.3773568 | Ямс
298 | Круг | 32 | ЛС59 | 145 | 0.98490496 | Ямс
299 | Круг | 31 | ЛС59 брак | 420 | 2.677312365 | Ямс
300 | Круг | 30 | ЛС59 брак | 400 | 2.38797 | Ямс
301 | Круг | 28 | ЛС59 | 1945 | 10.11491026 | Ямс
302 | Круг | 28 | ЛС59 | 830 | 4.31638844 | Ямс
303 | Круг | 28 | ЛС59 | 740 | 3.84834632 | Ямс
304 | Круг | 28 | ЛС59 | 530 | 2.75624804 | Ямс
305 | Круг | 28 | ЛС59 | 312 | 1.622546016 | Ямс
306 | Круг | 28 | ЛС59 | 290 | 1.50813572 | Ямс
307 | Круг | 25 | ЛС59 3000-3420 | 22500 | 93.28008 | Бор
308 | Круг | 25 | ЛС59 | 370 | 1.533939 | Ямс
309 | Круг | 24 | ЛС59 | 1200 | 4.5849024 | Добр
310 | Круг | 20 | ЛС59 | 810 | 2.149173 | Ямс
311 | Круг | 20 | ЛС59 | 250 | 0.663325 | Ямс
312 | Круг | 18 | ЛС59 | 375 | 0.805939875 | Ямс
313 | Круг | 18 | ЛС59 20х250 | 5000 | 10.745865 | Ямс
314 | Круг | 16 | ЛС59 600-800 20шт | 13970 | 23.72262464 | Ямс
315 | Круг | 14 | ЛС59 | 1010 | 1.31311817 | Ямс
316 | Круг | 14 | ЛС59 | 1340 | 1.74215678 | Ямс
317 | Круг | 13 | ЛС59 2530-3000 | 30000 | 33.6305775 | Бор
318 | Круг | 12 | ЛС59 1300-1500 16шт | 25000 | 23.8797 | Ямс
319 | Круг | 10 | Л63 | 24000 | 15.9198 | Ямс
320 | Круг | 8 | ЛС59 | 57000 | 24.198096 | Ямс
321 | Круг | 7 | Л63 | 59000 | 19.17672575 | Ямс
322 | Круг | 6 | ЛС59 4шт по1500+900 | 9000 | 2.149173 | Ямс
323 | Круг | 5 | ЛС59 24шт по 1м | 21000 | 3.48245625 | Ямс
324 | Круг | 4 | ЛС59 23шт 900-1100 | 23000 | 2.441036 | Ямс
325 | Круг | 3.5 | ЛС59 | 449000 | 36.48453 | Ямс
326 | шестигранник | 50 | ЛС59 | 301 | 5.53200375 | Ямс
327 | шестигранник | 50 | ЛС59 | 280 | 5.14605 | Ямс
328 | шестигранник | 42 | ЛС59 | 202 | 2.619545292 | Ямс
329 | шестигранник | 38 | ЛС59 | 530 | 5.62624998 | Ямс
330 | шестигранник | 38 | ЛС59 | 510 | 5.41393866 | Ямс
331 | шестигранник | 36 | ЛС59 | 700 | 6.6692808 | Ямс
332 | шестигранник | 36 | ЛС59 | 610 | 5.81180184 | Ямс
333 | шестигранник | 30 | ЛС59 | 970 | 6.4178595 | Ямс
334 | шестигранник | 30 | ЛС59 | 863 | 5.70991005 | Ямс
335 | шестигранник | 30 | ЛС59 | 650 | 4.3006275 | Ямс
336 | шестигранник | 30 | ЛС59 | 535 | 3.53974725 | Ямс
337 | шестигранник | 30 | ЛС59 200-322мм 10шт | 2800 | 18.52578 | Ямс
338 | шестигранник | 27 | ЛС59 | 770 | 4.126617495 | Ямс
339 | шестигранник | 27 | ЛС59 | 730 | 3.912247755 | Ямс
340 | шестигранник | 27 | ЛС59 | 540 | 2.89399149 | Ямс
341 | шестигранник | 24 | ЛС59 | 155 | 0.65634192 | Ямс
342 | шестигранник | 24 | ЛС59 | 155 | 0.65634192 | Ямс
343 | шестигранник | 19 | ЛС59 | 1270 | 3.370442205 | Ямс
344 | шестигранник | 19 | ЛС59 | 645 | 1.71176 | Ямс
345 | шестигранник | 17 | ЛС59 | 1155 | 2.453894 | Ямс
346 | шестигранник | 12 | ЛС59 1000 9шт | 9000 | 9.527544 | Ямс
347 | шестигранник | 8 | ЛС59 1500-1550 6шт | 9150 | 4.3050384 | Ямс
348 | шестигранник | 8 | ЛС59 1200-1500 11шт | 15000 | 7.05744 | Ямс
349 | шестигранник | 7 | ЛС59 | 59000 | 21.2531865 | Ямс
350 | шестигранник | 5.5 | ЛС59 | 2500 | 0.5559571875 | Ямс
351 | Сетка тканная латунная | ячейка 0,224 , диаметр 0,12 | Л-80 | 50м2 | 16 | Ямс
352 | Сетка тканная латунная | ячейка 0,3 , диаметр 0,2 | Л-80 625ммх3000 | 1,85м2 | 3.5 | Ямс
353 |  |  | Алюміній
354 | Круг | 250 | Д16 | 1300 | 178.5875 | Мал
355 | Круг | 200 | 2017 (Д1) | 115 | 10.1108 | Добр
356 | Круг | 173 | АД00 435мм 6шт | 2610 | 171.6961 | Добр
357 | Круг | 150 | Д18 | 200 | 9.891 | Ямс
358 | Круг | 150 | АМЦ | 56 | 2.76948 | Ямс
359 | Круг | 130 | Д20 | 770 | 28.602574 | Вас
360 | Круг | 130 | 2017 (Д1) | 260 | 9.658012 | Добр
361 | Круг | 110 | Д16 | 748 | 19.8936584 | Вас
362 | Круг | 110 | Д16 | 1150 | 30.58517 | Вас
363 | Круг | 85 | Д16 | 625 | 9.92534375 | Ямс
364 | Круг | 70 | Д1 | 283 | 3.0479666 | Ямс
365 | Круг | 70 | Д1 | 281 | 3.0264262 | Ямс
366 | Круг | 70 | Д1 | 225 | 2.423295 | Ямс
367 | Круг | 60 | 2017(Д1) | 1110 | 8.783208 | Ямс
368 | Круг | 52 | Д1 | 106 | 0.629999552 | Ямс
369 | Круг | 50 | Д1 | 188 | 1.03306 | Ямс
370 | Круг | 44 | Д1 | 257 | 1.093619296 | Ямс
371 | Круг | 44 | Д1 | 235 | 1.00000208 | Ямс
372 | Круг | 40 | Д1 | 400 | 1.40672 | Ямс
373 | Круг | 40 | Д1 | 124 | 0.4360832 | Ямс
374 | Круг | 36 | Д1 | 120 | 0.34183296 | Ямс
375 | Круг | 36 | Д1 | 120 | 0.34183296 | Ямс
376 | Круг | 30 | Д16Т 1500-2500 | 24500 | 48.4659 | Вас
377 | Круг | 22 | Д16Т 1500-2500 | 31000 | 32.978792 | Вас
378 | Круг | 20 | Д16 2300 40шт | 92000 | 80.8864 | Вас
379 | полоса | 64х70 | Д16 (2А12 Т4) | 3000 | 38 | Добр
380 | Квадрат | 70х70 | Д16 (2А12 Т4) | 1400 | 19.5 | Добр
381 | Квадрат | 70х72 | Д16 (2А12 Т4) | 3000 | 43 | Добр
382 | Квадрат | 70х72 | Д16 (2А12 Т4) | 3025 | 43 | Добр
383 | Квадрат | 72х82 | Д16 (2А12 Т4) | 735 | 12.5 | Добр
384 | полоса | 65х70 | Д16 (2А12 Т4) | 2260 | 29 | Добр
385 | полоса | 45х70 | Д16 (2А12 Т4) | 2280 | 20 | Добр
386 | полоса | 46х70 | Д16 (2А12 Т4) | 590 | 5.5 | Добр
387 | полоса | 30х95 | Д16 (2А12 Т4) | 3025 | 25 | Добр
388 | полоса | 30х95 | Д16 (2А12 Т4) | 3025 | 25 | Добр
389 | полоса | 30х95 | Д16 (2А12 Т4) | 2960 | 24 | Добр
390 | полоса | 30х60 | Д16 (2А12 Т4) | 2320 | 12 | Добр
391 | полоса | 30х40 | Д16 (2А12 Т4) | 3260 | 11 | Добр
392 | полоса | 30х40 | Д16 (2А12 Т4) | 3025 | 10.5 | Добр
393 | полоса | 30х40 | Д16 (2А12 Т4) | 3025 | 10.5 | Добр
394 | полоса | 30х40 | Д16 (2А12 Т4) | 3025 | 10.5 | Добр
395 | полоса | 36х90 | Д16 (2А12 Т4) | 1400 | 12.7 | Добр
396 | полоса | 35х35 | Д16 (2А12 Т4) | 1390 | 4.8 | Добр
397 | полоса | 35х30 | Д16 (2А12 Т4) | 1150 | 3.5 | Добр
398 | полоса | 16х60 | Д16 (2А12 Т4) | 1590 | 4.5 | Добр
399 | полоса | 40х95 | Д16 (2А12 Т4) | 1350 | 14.5 | Добр
400 | полоса | 25х36 | Д16 (2А12 Т4) | 1930 | 5 | Добр
401 | полоса | 37х41 | Д16 (2А12 Т4) | 1700 | 7.4 | Добр
402 | Лист | 60х350х520 | Амг5 | 1 | 31 | Добр
403 | Лист | 60х375х290 | Амг5 | 1 | 19 | Добр
404 | Лист | 60х205х335 | Амг5 | 1 | 12 | Добр
405 | Лист | 30х340х445 | Д16 | 1 | 13 | Добр
406 | Лист | 30х300х305 | Д16 (2А12) 3шт | 1 | 24 | Добр
407 | Лист | 30х200х280 | Д16 (2А12) 4шт | 1 | 20 | Добр
408 | Лист | 16х546х300 | 2017 Т451 | 1 | 7.4 | Ямс
409 | Лист | 16х416х336 | 2017 Т451 | 1 | 6.2 | Ямс
410 | Лист | 16х634х280 | 2017 Т451 | 1 | 8 | Ямс
411 | Лист | 16х644х240 | 2017 Т451 | 1 | 7 | Ямс
412 | Лист | 16х1116х195 | 2017 Т451 | 1 | 6.32 | Ямс
413 | Лист | 16х916х278 | 2017 Т451 | 1 | 11.5 | Ямс
414 | Лист | 16х260х330 | АМЦ | 1 | 4 | Добр
415 | Лист | 10х190х870 | Д16 (2А12) 5шт | 1 | 28 | Добр
416 | Лист | 0,8*1250*2500 | 1050(АД0) м'який | 13 | 91 | Добр
417 | Труба | 65х10 | Д1т 1500-2500 | 55000 | 270 | Ямс
418 | Труба | 30х3 | АД 31Т5 3м | 3000 | 2.2 | Ямс
419 | Труба | 25х25х1,5 | АД 31Т5 3м | 54000 | 22 | Добр
420 | Труба | 20х20х2 | АД 31Т5 2-3м | 20000 | 8 | Добр
421 | шестигранник | 19 | В95 | 1700 | 1.48429482 | Ямс
422 |  |  | Нержавійка
423 | Кран | Ду 50 Ру | Aisi321 (1,4541) шаровій фланцевій цельнолитой | 1 | 1 | Ямс
424 | Круг | 40 | 20х13 | 1400 | 13.53968 | Добр
425 | Круг | 100 | Aisi321 (12х18н10т) | 340 | 20.5513 | Дарн
426 | Круг | 50 | 10х32н8 ЭП263 1000-1500мм | 16500 | 249.335625 | Вас
427 | Круг | 40 | Aisi321 (12х18н10т) | 2000 | 19.3424 | Ямс
428 | Круг | 40 | Aisi321 (12х18н10т) | 2000 | 19.3424 | Ямс
429 | Круг | 40 | Aisi321 (12х18н10т) | 295 | 2.853004 | Ямс
430 | Круг | 40 | Aisi321 (12х18н10т) | 288 | 2.7853056 | Ямс
431 | Круг | 36 | Aisi321 (12х18н10т) | 288 | 2.256097536 | Ямс
432 | Круг | 12 | Aisi304 3000мм | 42000 | 36.557136 | Добр
433 | Круг | 10 | Aisi304 3000мм | 26000 | 15.7157 | Добр
434 | Круг | 8 | Aisi304 3000мм | 6000 | 2.321088 | Добр
435 | Круг | 6 | Aisi304 3000мм | 51000 | 11.097702 | Добр
436 | Круг | 5 | Aisi304 3000мм | 48000 | 7.2534 | Добр
437 | Труба | 720х5 | Aisi304 Италия новая с сертификатом и маркировкой | 6000 | 540 | Добр
438 | Труба | 530х4 | Aisi304 Италия новая с сертификатом и маркировкой | 6000 | 320 | Добр
439 | Труба | 40х9 | Aisi321 (12х18н10т) | 1180 | 7.56 | Ямс
440 | Труба | 32х8 | Aisi321 (12х18н10т) | 1180 | 5.88 | Ямс
441 | Отвод | 88,9х2 | Aisi321 (1,4541) |  | 2 | Добр
442 | Отвод | 114,3х2 | Aisi321 (1,4541) |  | 1 | Добр
443 | Отвод | 114,3х2 | Aisi316 (1,4571) |  | 2 | Добр
444 | Отвод | 108х3 | Aisi304 |  | 2 | Добр
445 | Отвод | 108х4 | Aisi304 |  | 1 | Добр
446 | Отвод | 108х6 | Aisi304 |  | 3 | Добр
447 | Отвод | 133х3 | Aisi304 |  | 1 | Добр
448 | Отвод | 139х3 | Aisi304 |  | 4 | Добр
449 | тройник | 60.3х2 | Aisi321 (1,4541) стенки 2,2 и 3,3 |  | 54 | Добр
450 | тройник | 114х3 | Aisi321 (1,4541) выход 45град |  | 2 | Добр
451 | тройник | 159х3 | Aisi321 (1,4541) выход 45град |  | 1 | Добр
452 | Переходник | 219х6-108х4 | Aisi321 (1,4541) |  | 1 | Добр
453 | Фланец воротник | ДУ 50 | Aisi321 (1,4541) |  | 1 | Добр
454 | Фланец воротник | ДУ 80 | Aisi321 (1,4541) |  | 3 | Добр
455 | Фланец | ДУ 100 | Aisi321 (1,4541) |  | 5 | Добр
456 | Фланец | ДУ 200 | Aisi321 (1,4541) |  | 1 | Добр
457 | Проволока | 0.5 | 12х18н10т мягк |  | 3.6 | Ямс
458 | Лист | 18 | 1000х500 Aisi304 |  | 72 | Добр
459 | Лист | 6 | 2500х750 Aisi304 |  | 89 | Мал
460 | Лист | 5 | 1500х800 Aisi304 отрезано 4шт 100х500 |  | 40 | Гос
461 | Лист | 2 | 2х1000х700 Aisi304 шлиф |  | 11.5 | Добр
462 | Сетка тканная | ячейка 10 , диаметр 3 | 20х23н18 | 1000х600 | 1 | Ямс
463 |  |  | Титан
464 | Круг | 90 | Титан ВТ1-0 | 119 | 5.82629355 | Ямс
465 | Круг | 69 | Титан ВТ1-0 | 200 | 3.40102035 | Ямс
466 | Круг | 60 | Титан ВТ6 | 320 | 4.114656 | Ямс
467 | Круг | 60 | Титан ВТ6 | 155 | 1.9930365 | Ямс
468 | Круг | 43 | Титан ВТ1-0 | 131 | 0.8651457 | Ямс
469 | Круг | 40 | Титан ВТ3-1 | 230 | 1.314404 | Ямс
470 | Круг | 40 | Титан ВТ3-1 | 230 | 1.314404 | Ямс
471 | Круг | 40 | Титан ВТ3-1 | 230 | 1.314404 | Ямс
472 | Круг | 35 | Титан ВТ5-1 | 420 | 1.837665375 | Ямс
473 | Круг | 35 | Титан ВТ5-1 | 300 | 1.312618125 | Ямс
474 | Круг | 35 | Титан ВТ5-1 | 300 | 1.312618125 | Ямс
475 | Лист | 6х980х2650 | Титан ВТ1-0 | 1 | 74 | Бор
476 | Лист | 6х980х2650 | Титан ВТ1-0 | 1 | 70 | Бор
477 | Лист | 6х990х2650 | Титан ВТ1-0 | 1 | 74 | Бор
478 | Лист | 6х985х2310 | Титан ВТ1-0 | 1 | 65 | Бор
479 | Лист | 6х995х2620 | Титан ВТ1-0 | 1 | 70 | Бор
480 | Лист | 6х980х2500 | Титан ВТ1-0 | 1 | 69 | Бор
481 | Лист | 6х985х2635 | Титан ВТ1-0 | 1 | 73 | Бор
482 | Лист | 6х995х1960 | Титан ВТ1-0 | 1 | 58 | Бор
483 |  |  | Сталі
484 | Круг | 200 | ст 20 | 2000 | 489.84 | Мал
485 | Круг | 56 | ст 20 8шт по 280мм | 2240 | 43.01187072 | Ямс
486 | лист | 40х500х500 | СТ45 |  | 80 | Мал
487 | лист | 2х1000х3000 | 09Г2Д 22-23шт |  | 1090 | Мал
488 | лист | 4х160х3000 | ст3 |  | 6 | Мал
489 | лист | 20 | ст 20 куски 500х500 |  | 300 | Мал
490 | поковка | 5хнм | 135х140х430 |  | 65 | Мал
491 | швеллер | 10 | ст 3 по 6м | 24000 | 216 | Мал
492 | швеллер гнутый | 4х50х90 | ст3 | 2500 |  | Мал
493 | Труба | 273х16 | ст 20 г/к б/ш | 2000 | 204 | Мал
494 | Труба | 8х1 | ст 20 х/к 2-4м |  | 50 | Гос
495 | Труба | 33,7х2,5 | ДУ 25 по 3м | 12000 | 26 | Ямс
496 | Труба | 8х1 | м1 медь мягкая 2шт по 3м бухта | 6000 | 1.2 | Ямс
497 | круг | 130 | 40хн2ма | 410 | 42.426267 | Ямс
498 | круг | 16 | ст 35 калибр 1000мм | 4000 | 6.269952 | Добр
499 | Кран | Ду 65/50 фланц | Кран шаровой BREEZE 11с42п |  | 5 | Добр
500 | Отвод | 21х4 | ст 20 |  | 20 | Добр
501 | Фланец | Ду 65 | Ст20 цинк |  | 2 | Добр
502 | Фланец Воротник | ДУ 76 | Ст20 |  | 1 | Добр
503 | Фланец Воротник | ДУ 200 | Ст20 |  | 1 | Добр
504 | шестигранник | 12 | ст 35 длины 2900 | 35000 | 34.113744 | Добр
505 | шестигранник | 14 | ст20 длины 1550-2000 | 49000 | 65.0056344 | Добр
506 | шестигранник | 17 | ст20 длины 1700-2100 | 38000 | 74.3327652 | Добр

## Сорт2 нерж
| Наименование | ЦЕНА 13.09.23 | Количество листов шт. | Вес остатка
Листовой прокат |  | грн ф2
AISI 304
1000х2000
| 0,8х1000х2000 (304) | 100грн/кг | 10 | 128
| 1х1000х2000 (304) | 100грн/кг | 7 | 112
1250х2500 |  | *
| 0,5x1250x2500 (304-) | 100грн/кг | 6 | 75
| 0,7x1250x2500 (304-) | 100грн/кг | 8 | 150
| 0,8x1250x2500 (304-) | 100грн/кг | 8 | 160
| 1x1250x2500 (304-) | 100грн/кг | 72 | 1728
| 1x1250x2600 (304-) | 100грн/кг | 5 | 120
| 1x1250x2500 (316-) | 140грн/кг | 3 | 72
| 1,2x1250x2500 (304-) | 100грн/кг | 9 | 270
| 1,5x1250x2500 (304-) | 100грн/кг | 0 | 0
1500х3000 |  | *
| 0,8x1500x4000 (304-4N+PE) | 100грн/кг | 4 | 149.776
| 1x1500x2500 (304-4N+PE) | 100грн/кг | 13 | 385.723
| 1x1500x3000 (304-2B) | 100грн/кг | 31 | 1116
| 1,5x1500x3000 (304-2B) | 100грн/кг | 9 | 486
| 2x1500x3000 (304-2B) | 100грн/кг | 1 | 54
AISI 430
1000х2000
| 0,4х1000х2000 (430-2B) | 50грн/кг | 3 | 19.2
| 0,6х1000х2000 (430) | 50грн/кг | 36 | 345.6
| 0,8x1000x2000 (430-2B) | 50грн/кг | 7 | 89.6
| 1x1000x2000 (430-) | 50грн/кг | 9 | 144
1250х2500
| 0,5x1250x2500 (430-) | 50грн/кг | 1 | 12.5
| 0,5x1250x3000 (430) | 50грн/кг | 6 | 90
| 1х1250х2500 (410-2В) | 70грн/кг | 8 | 192
| 1х1250х2500 (441-2B) | 70грн/кг | 36 | 866.16
| 1x1250х2500 (430-2B) | 65грн/кг | 25 | 605.475
| 1x1250х2500 (430-2B) | 65грн/кг | 32 | 769.92
| 1x1250x2500 (430-) | 50грн/кг | 48 | 1200
| 2x1250x2500 (430-) | 50грн/кг | 1 | 50
1500х3000
| 1x1500x3000 (430-2B) | 65грн/кг | 9 | 315
| 1x1500x3000 (430-BA) | 65грн/кг | 18 | 646.398
| 1x1500x3000 (430-2B) | 65грн/кг | 12 | 432.24
| 1x1500x3000 (430-2B) | 65грн/кг | 21 | 727.125
| 1x1500x3000 (430-2B) | 65грн/кг | 3 | 104.625
| 1x1500x3000 (430-2B) | 65грн/кг | 41 | 1426.964
| 1x1500x3000 (430-2B) | 65грн/кг | 20 | 695
| 1x1500x3000 (430-2B) | 65грн/кг | 29 | 1009.983
| 1x1500x3000 (441-2B) | 70грн/кг | 81 | 2819.124
| 1x1500x3000 (441-2B) | 70грн/кг | 13 | 452.751
| 1x1500x3000 (410-2B) | 70грн/кг | 15 | 525.75
| 1x1500x3000 (430-) | 50грн/кг | 16 | 576
AISI 201
1250х2500
| 0,8x1250x2500 | 50грн/кг | 10 | 231.44
| 0,8x1250x3000 (201-4N+PE) | 50грн/кг | 2 | 48
| 1х1250х2500 (201- ) | 50грн/кг | 2 | 48
| 1,2x1250x2500 (201-) | 50грн/кг | 12 | 336.216
| 2x1250x2500 (201-) | 50грн/кг | 1 | 50

## Сорт2 алюм
Наименование | Вес листа в кг | Количество листов шт. | цена ф2 | цена за лист
пересорт
1х1000х2000 (5754;H12/22) | 5.388 | 21.52932 | 180 | 990
1х1500х3000 (1050; Н0 ????????) | 12.188 | 2.051198 | 160 | 1728
1х1500х3000 (1050; Н0) | 12.209 | 5.242035 | 160 | 2000
1х1500х4000 (1050; Н26) лист похож на Н0 | 16.202 | 0.7406493 | 165 | 2722.5
1,2х1250х2500 (1050;H16) | 9.67 | 8.066184 | 164 | 1722
1,5х1300х2000 (1050:Н0) | 10.586 | 4.439826 | 168 | 1815
1,5х1500х3000 (1050;H14) | 17.891 | 6.204237 | 168 | 3124.8
1,5х1500х4000 (2024-Т4) | 26.216 | 1.335063 | 298 | 7837.4
2х1250х2900 (5754; Н111) | 18.759 | 1.386001 | 190 | 3800
3х1250х2000 (1050; Н14) +PE | 20.02 | 4.345654 | 165 | 3465
Алюминиевая полоса
30х10х6000 |  |  | 165
Крашенный лист
1.5*1500*4000 (3003;Н24)(9016)УЖАС | 24.41 | 2 | 170
2.0*1500*4000 (3003;Н24)(9016) | 30.23 | 7 | 170
Брак |  | *
0,8х1000х2000 (1050) |  | 1 | 150 | 660
0,5х1000х2000 (1050) |  | 42 | 150 | 410
0,4х1250х1000 (Чешуя) ячеистый/надрезан |  | 1
4х1000х1390 (1050;Н14) |  | 1 | 150 | 2290
4х1250х2500 (1050;Н14) |  | 1 | 150 | 5170
0.8х1250*2500 () |  | 5 | 150 | 1050
0.8 -0,7(ап.корка)*1250*2500 (1050;Н24) |  | 7 | 160 | 1150
1,5х1250х2500 (1050; Н14) |  | 5 | 150 | 1950
1,5х1300х1500 (1050 |  | 2 | 150 | 1200
1,5х1500х2000 |  | 1 | 150 | 1860
1х1250х2500 (1050;Н24) | * | 3 | 150 | 1290
1,5х1х кусок |  | 1 | 150
1,5х1500х2500 (5754;Н12/Н22) |  | 1 | 180 | 2880
1,5х1500х3000 (1050; Н24) |  | 4 | 150 | 2790
1,5х1500х3000 (1050; Н24)Ral |  | 2 | 160 | 3040
1,5х1200х2000 (1050;Н24) |  | 1 | 160 | 1820
1,5х1000х2000 (1050;Н24) |  | 3 | 160 | 1520
1,5х1000х1500 (1050;Н24) |  | 1 | 160 | 1150
3х1000х1850 (1050;Н24) |  | 1 | 160 | 2560
2х1000х2000 (1050;Н24) |  | 1 | 160 | 1920
1х1500х3000 (1050; Н24) |  | 2 | 160 | 2240
3х1500х3000 (1050; Н24) |  | 3 | 160 | 6250
1х1135х4000 (3105) |  | 3 | 150 | 1950
2х1250х3000 (2024) |  | 2 | 260 | 4290
1х1500х2300 (1050 Н0) |  | 1 | 150 | 1420
1,2х1500х2700 (1050) |  | 1 | 150 | 2020
1,5х1500х2500 (5052) |  | 1 | 150 | 2325
1,5х1500х3000 (1050) |  | 2 | 150 | 2850
Риф 2х1500х4000 |  | 1 | 150 | 5400
1,5х1500х4000(1050 Н0) |  | 5 | 150 | 3750
1x1500x4000 (1050-Н0) |  | 1 | 150 | 2470
2x1500x4000 (1050-Н14) |  | 1 | 150 | 4950
2x1500x4000 (1050-Н0) |  | 3 | 150 | 4950
2x1500x4000 (2024) |  | 2 | 260 | 6860
1x1500x4000 (1050-Н14) |  | 5 | 150 | 2475
Note on C8: Автор: 23/7